## List1
SANACIJA I ZAMJENA PODA U PROSTORIMA KB DUBRAVA - BOLNIČKI ODJELI i ZAVODI, HODNICI, OP BLOKOVI
RB. | OPIS RADA I MATERIJALA | JM | Količina | Jed. cijena | Ukupno
1. | Demontaža postojeće obloge PVC-a, čišćenje, odvoz te zbrinjavanje otpada. | m2 | 2500 |  | 0
2. | Priprema donje podloge strojnim brušenjem (vakum sistemom), a sve zbog odstranjivanja ostataka od pvc ljepila te nestabilnih dijelova i zbog bolje prionjivosti epoksi podnog sustava. | m2 | 2500 |  | 0
3. | Nabava i dovoz materijala i izrada epoksi prajmera, specifikacije: | m2 | 2500 |  | 0
EP temeljni premaz
sadrži aditive za odzračivanje ispitana otpornost na kidanje i stvaranje mjehurića uz djelovanje vlage na stražnjoj strani punjivo kvarcnim pijeskom na licu mjesta niska razina emisija hlapljivih organskih spojeva (VOC)
u skladu s normama EN1504-2 i EN13813
Čvrstoća prianjanja > 2,0 MPa
Viskoznost (na 23 °C) EN ISO 3219 360 - 540 mPa.s
Tvrdoća Shore D DIN 53505-D/EN ISO 868 71 - 77
Gustoća (miješanje 23 °C) EN ISO 2811 1,05 - 1,11 g/cm³
4. | Nabava materijala i izrada epoksi mikroporavnavajućeg sloja, ugrađuje se glet sistemom radi poravnanja podloge, specifikacije: | m2 | 2500 |  | 0
prethodno napunjeno posebnim punilima
odlična navlaženost podloge
odlično odzračivanje
ispitano na kompatibilnost između premaza i površinski suhog betona zasićenog vodom u skladu s DIN EN 13578:2003
ispitano na sposobnost povezivanja uz djelovanje vlage na stražnjoj strani
proizvod je u skladu s normom EN 1504-2 i EN13813
Viskoznost (na 23 °C) ISO 3219 600 - 900 mPa.s
Tvrdoća Shore D DIN 53505-D/EN ISO 868 65 - 71
Gustoća (miješanje 23 °C) EN ISO 2811 1,4 - 1,48 g/cm³
5. | Nabava materijala i izrada završnog antihabajućeg sloja epoksi podnog sustava u boji RAL karte i dekoraciji čips listićima po želji naručitelja ugrađuje se sistemom lijevanja i samoniveliranja, specifikacija: | m2 | 2500 |  | 0
EP premaz s velikom kemijskom otpornosti prema popisu otpornosti na kemikalije i velikom otpornosti na mehaničko opterećenje i habanje
bez aditiva koji štete laku
optika: sjajno
u skladu s normom EN 1504-2 i EN13813
Čvrstoća prianjanja EN 1542 > 2,0 MPa
Vlačna čvrstoća pri savijanju EN ISO 178 > 50 MPa
Tvrdoća Shore D DIN 53505-D/EN ISO 868 76 - 82
Propuštanje vodene pare Razred III
Otpornost na habanje ≤AR1
Test isključivanja za procjenu prianjanja ≥2,0 (1,5) N/mm²
Kapilarno upijanje vode i vodopropusnost w < 0,1 kg/(m²*h0,5)
Otpornost na udar ≥IR4
Otpornost na kemikalije od jakog kemijskog utjecaja smanjenje tvrdoće < 50 %
Propusnost ugljičnog dioksida Sd >50 m
6. | Završno lakiranje sistemom PU lakom, specifikacije: | m2 | 2500 |  | 0
zaštitni sloj, voden mat
7. | Demontaža postojećeg sokla PVC-a, čišćenje te zbrinjavanje otpada. | m1 | 2000 |  | 0
8. | Dobava i montaža holker sokla iz istog sustava kao i pod, visine do 10 cm i radijusa 3 cm | m1 | 2000 |  | 0
9. | Mehaničko otucanje (štemanje) loših trusnih dijelova podloge cementne glazure, s čišćenjem, odvozom i propisnim zbrinjavanjem otpada | m2 | 120 |  | 0
10. | Nakon radova iz stavke 9., zapunjavanje izvađenih dijelova podloge, trokomponentnim epoxy sanacijskim mortom epoksi beton 8 cm dubine materijalom ponuditelja | m2 | 120 |  | 0
11. | Urezivanje/prorezivanje pukotina u V izrezu kako bi se omogućilo što lakše gravitacijsko injektiranje.Ispuhivanje pukotina kako bi se odstranile nečistoće koje bi potencijalno mogle blokirati put epoksidnoj smoli.Gravitacijsko injektiranje (ulijevanje) dvokomponetne epoksidne smole, nakon čega se vrši posipanje kvarcnim pijeskom, radi što bolje prionjivosti sljedećih slojeva. Armiranje pukotina, u prethodno zarezane utore („cik-cak“) koji su urezani pod kutem od cca 45°na smjer pukotine. Te naknadno ulijevanje EP smole do zapunjenosti. Naknadno bandažiranje staklenom mrežicom, te gletanje iste EP smolom. Specifikacije EP smole: | m | 480 |  | 0
Niskovoskozna duromerna smola na bazi epoksida ■ Dobra sposobnost injektiranja ■ Visoka sposobnost prodiranja zbog niske površinske napetosti ■ Optimalna tolerancija vlage ■ Brzi razvoj čvrstoće ■ Potpuno očvršćavanje pod dinamičkim opterećenjem ■ Nepropusna za tekućine ■ Kemijski otporna ■ REACH izloženost: periodična inhalacija, obrada i ugradnja ■ Deklaracija proizvoda o zaštiti okoliša EPD
Sposobnost injektiranja u suhim i vlažnim medijima razred 0,2 (0,2mm), EN 1504-3, EN 1504-5
Gustoća (kg/dm³) EN ISO 2811-1: cca. 1.08 miješavina cca. 1.12 komponenta A cca. 0.95 komponenta B
Viskoznost mPa·s cca. 310 EN ISO 3219
Tlačna čvrstoća N/mm² cca. 60 EN ISO 604
Vlačna čvrstoća N/mm² cca. 45.7 DIN 53 455
Modul elastičnosti N/mm² cca. 2,600 EN ISO 178
Komponenta A:Temperatura paljenja: 184 °C · Temperatura samozapaljenja: Proizvod nije samozapaljiv. · Eksplozivna svojstva: Ne postoji opasnost od eksplozije proizvoda. · Tlak pare kod 20 °C: 0,1 hPa · Gustoća kod 20 °C: 1,12 g/cm3 · Topivost u / Miješanje s vodom: Ne može se miješati, odnosno može se miješati vrlo malo. · Koncentracija otapala: organska otapala: 0,4 % voda: 0,0 %
Komponenta B: Temperatura paljenja: 380 °C · Temperatura samozapaljenja: Proizvod nije samozapaljiv. · Eksplozivna svojstva: Ne postoji opasnost od eksplozije proizvoda. · Tlak pare kod 20 °C: 0,1 hPa · Gustoća kod 20 °C: 0,95 g/cm3 · Topivost u / Miješanje s vodom: Ne može se miješati, odnosno može se miješati vrlo malo. · Koncentracija otapala: organska otapala: 0,0 % voda: 0,0 %
Garancija minimalno 2 godine.
Ako ponuditelj nudi jednakovrijedan materijal potrebno je dostaviti dokumentaciju kojom se isto dokazuje.
Dio radova zbog prirode posla na bolničkim odjelima izvodi se u popodnevnim satima i vikendom.
U ponuđeno je uključena izrada i postavljanje protuprašnih zidova između prostora gdje su radovi i susjednih prostora koji se u vrijeme radova koriste.
Odjeli se rade u više etapa zbog prirode posla bolničkih odjela.
Izvođač na raspolaganju ima ovlaštenog inženjera građevinarstva - voditelja gradilišta